## таблица параметров
№ п/п | Адрес порыва | Протяженность заменямого участка, м | Потяженность участка, м | Диаметр участка, мм | Год ввода в эксплуатацию | Остаточная толщина металла на участке, мм, К1 | Наличие других порывов на участке, К2 | Коррозионная активность грунта, К3 | Наличие/отсутсвие затопления (следов затопления) канала, К4 | Материал трубопровода | Тип прокладки | Наличие пересечений с коммуникациями, К5 | Процент выхода из строя партии | Продолжительность устранения порыва | Срок эксллуатации, лет | Интенсивность отказов, 1/км*ч | коэф. А | Ki (действ) | Утонение стенки, % | K1 | K2 | K3 | K4 | K5 | Участвующие коэффициенты | Толщина стенки | Ki(теор) сумм. Метод | Δki | De, % | De (приближенное),% | Ki(теор) метод частных уравнений | Dki | De, % | De, % (приближенное) | Ki(теор) центральная зависимость | Δki | De, % | De, (приближенное), % | Ki(теор) учет только К1 | Δki | De, % | De, (приближенное), % | Утонение стенки, % | Ki (действ) | Ki(теор) метод частных уравнений | Δki | De, % | Участвующие коэффициенты | Ki(теор) метод частных уравнений | Δki | De, % | Ki(теор) метод частных уравнений | Δki | De, % | Ki(теор) метод частных уравнений | Δki | De, % | Ki(теор) метод частных уравнений | Δki | De, % | Ki(теор) метод частных уравнений | Δki | De, % | Ki (действ) | Утонение стенки, % | Интенсивность отказов (практ) | Интенсивность отказов (теор) | ΔLi | De, %
1 | Самарская, 6 (кот.Музыкальная, 8,10) | 5(подача) | 85 | 50 | до 1989 | 2.3 | нет | низкая | нет | сталь минвата | подземная канальная | нет | 90 | 0:40 | 27 | 4.974085e-05 | 1.657302 | 1.198338 | 34.28571 |  | 1 | 1 | 1 | 1 | К1 | 3.5 | 1.148859 | 0.04947891 | 4.306786 | 4.306786 | 1.176514 | -0.02182391 | 1.854963 | 1.854963 | 1.167614 | -0.03072391 | 2.631341 | 2.631341 | 1.176514 | -0.02182391 | 1.854963 | 1.854963 | 34.28571 | 1.198338 | 1.184967 | 0.01337077 | 1.115776 | К1 | 1.184967 | 0.01337077 | 1.115776 | 1.184967 | 0.01337077 | 1.115776 | 1.184967 | 0.01337077 | 1.115776 | 1.184967 | 0.01337077 | 1.115776 | 1.184967 | 0.01337077 | 1.115776 | 1.198338 | 34.28571 | 4.974085e-05 | 4.626006e-05 | 3.480795e-06 | 6.997859
2 | Г.Шоссе,6 (кот.Окольная, 10) | 15(подача) | 190 | 100 | до 1989 | 3.3 | нет | низкая | да | сталь минвата | подземная канальная | нет | 88 | 7:10 | 27 | 2.225249e-05 | 1.413245 | 1.039036 | 17.5 |  | 1 | 1 |  | 1 | К1, К4 | 4 | 1.0434 | -0.004364462 | 0.4182923 | 0.4182923 | 1.03635 | -0.002685538 | 0.2591342 | 0.2591342 | 1.0434 | 0.004364462 | 0.4182923 | 0.4182923 | 1.0523 | 0.01326446 | 1.260521 | 1.260521 | 17.5 | 1.039036 | 1.035799793 | 0.003235745 | 0.3114181 | К1, К4 | 1.035799793 | 0.003235745 | 0.3114181 | 1.035799793 | 0.003235745 | 0.3114181 | 1.035799793 | 0.003235745 | 0.3114181 | 1.035623 | 0.003412941 | 0.328472 | 1.045000977 | -0.005965439 | 0.5741324 | 1.039036 | 17.5 | 2.225249e-05 | 2.192016e-05 | 3.323304e-07 | 1.493453
3 | Хибинская, 14 (кот.Залесная, 1в) | 4(подача); 4(обратка) | 130 | 200 | до 1989 | 7.2 | да | средняя | да | сталь минвата | подземная канальная | да | 85 | 3:55 | 27 | 3.252286e-05 | 1.528387 | 1.11736 | 20 | [5 empty] | К1, К2, К3, К4, К5 | 9 | 1.08922 | 0.02814007 | 2.583507 | 2.583507 | 1.1203 | 0.002939927 | 0.2624232 | 0.2624232 | 1.0619 | -0.05546007 | 5.222721 | 5.222721 | 1.0708 | -0.04656007 | 4.348158 | 4.348158 | 20 | 1.11736 | 1.0729344 | 0.04442567 | 3.97595 | К1, К2, К3, К4, К5 | 1.0729344 | 0.04442567 | 3.97595 | 1.059139095 | 0.05822098 | 5.210583
4 | Глазовская, 7(кот.Музыкальная, 8,10) | 3(подача); 1(обратка) | 50 | 70 | до 1989 | 1.9 | нет | низкая | нет | сталь минвата | подземная канальная | нет | 95 | 4:20 | 27 | 8.455945e-05 | 1.818302 | 1.29105 | 52.5 |  | 1 | 1 | 1 | 1 | К1 | 4 | 1.28365 | 0.007400063 | 0.5764861 | 0.5764861 | 1.3113 | 0.02024994 | 1.544264 | 1.544264 | 1.3024 | 0.01134994 | 0.8714632 | 0.8714632 | 1.3113 | 0.02024994 | 1.544264 | 1.544264 | 52.5 | 1.29105 | 1.307586 | -0.01653594 | 1.280813 | К1 | 1.307586 | -0.01653594 | 1.280813 | 1.307586 | -0.01653594 | 1.280813 | 1.307586 | -0.01653594 | 1.280813 | 1.307586 | -0.01653594 | 1.280813 | 1.307586 | -0.01653594 | 1.280813 | 1.29105 | 52.5 | 8.455945e-05 | 9.344524e-05 | 8.885798e-06 | 10.50834
5 | Литвинова, 51 (кот.Литвинова, 55) | 20(подача) | 70 | 80 | 1990 | 3.3 | да | средняя | да | сталь минвата | подземная канальная | да | 85 | 3:55 | 26 | 6.272267e-05 | 1.736091 | 1.244783 | 17.5 | [5 empty] | К1, К2, К3, К4, К5 | 4 | 1.07072 | 0.1740634 | 16.25667 |  | 1.1058 | -0.1389834 | 12.56859 |  | 1.0434 | -0.2013834 | 19.30069 |  | 1.0523 | -0.1924834 | 18.29169 | [6 empty] | К1, К2, К3, К4, К5 |  | 0
6 | Урицкого, 8 (кот.Урицкого, 4) | 1,5(подача); 1,5(обратка) | 30 | 50 | до 1989 | 1.4 | нет | средняя | нет | сталь минвата | подземная канальная | нет | 70 | 2:07 | 27 | 0.0001409324 | 1.973293 | 1.372851 | 60 |  | 1 |  | 1 | 1 | К1, К3 | 3.5 | 1.34125 | 0.03160079 | 2.35607 | 2.35607 | 1.384 | 0.01114921 | 0.8055787 | 0.8055787 | 1.3579 | -0.01495079 | 1.101023 | 1.101023 | 1.3668 | -0.006050791 | 0.4426976 | 0.4426976 | 60 | 1.372851 | 1.40973147 | -0.03688068 | 2.68643 | К1, К3 | 1.363518054 | 0.009332737 | 0.6798071 | 1.363518054 | 0.009332737 | 0.6798071 | 1.363518054 | 0.009332737 | 0.6798071 | 1.363518054 | 0.009332737 | 0.6798071 | 1.363518054 | 0.009332737 | 0.6798071 | 1.372851 | 60 | 0.0001409324 | 0.0001326701 | 8.262269e-06 | 5.862575
7 | Халтурина, 11/10 (кот.Музыкальная, 8,10) | 1,5(подача) | 155 | 100 | до 1989 | 3.2 | нет | низкая | нет | сталь минвата | подземная канальная | нет | 85 | 3:25 | 27 | 2.727724e-05 | 1.475019 | 1.081818 | 20 |  | 1 | 1 | 1 | 1 | К1 | 4 | 1.04315 | 0.03866833 | 3.706881 | 3.706881 | 1.0708 | -0.01101833 | 1.028981 | 1.028981 | 1.0619 | -0.01991833 | 1.875726 | 1.875726 | 1.0708 | -0.01101833 | 1.028981 | 1.028981 | 20 | 1.081818 | 1.088796 | -0.006977668 | 0.6449944 | К1 | 1.088796 | -0.006977668 | 0.6449944 | 1.088796 | -0.006977668 | 0.6449944 | 1.088796 | -0.006977668 | 0.6449944 | 1.088796 | -0.006977668 | 0.6449944 | 1.088796 | -0.006977668 | 0.6449944 | 1.081818 | 20 | 2.727724e-05 | 2.822174e-05 | 9.44502e-07 | 3.462601
8 | Телецентр, 4 (кот.Музыкальная, 8,10) | 1,5(обратка) | 75 | 50 | до 1989 | 1.9 | нет | низкая | да | сталь минвата | подземная канальная | да | 85 | 10:30 | 27 | 5.637296e-05 | 1.695278 | 1.220994 | 45.71429 |  | 1 | 1 |  |  | К1, К4, К5 | 3.5 | 1.273686 | -0.05269168 | 4.136945 | 4.136945 | 1.252186 | 0.03119168 | 2.490979 | 2.490979 | 1.252186 | 0.03119168 | 2.490979 | 2.490979 | 1.261086 | 0.04009168 | 3.17914 | 3.17914 | 45.71429 | 1.220994 | 1.217143 | 0.003851176 | 0.3154132 | К1, К4, К5 | 1.217143 | 0.003851176 | 0.3154132 | 1.217143 | 0.003851176 | 0.3154132 | 1.217143 | 0.003851176 | 0.3154132 | 1.217143 | 0.003851176 | 0.3154132 | 1.217143 | 0.003851176 | 0.3154132 | 1.220994 | 45.71429 | 5.637296e-05 | 5.517518e-05 | 1.197787e-06 | 2.124755
9 | Телецентр, 4 (кот.Музыкальная, 8,10) | 8(подача); 8(обратка) | 140 | 100 | до 1989 | 2.7 | нет | низкая | да | сталь минвата | подземная канальная | нет | 90 | 8:49 | 27 | 3.01998e-05 | 1.505902 | 1.102539 | 32.5 |  | 1 | 1 |  | 1 | К1, К4 | 4 | 1.1544 | -0.05186102 | 4.492465 | 4.492465 | 1.12485 | 0.02231102 | 1.983466 | 1.983466 | 1.1544 | 0.05186102 | 4.492465 | 4.492465 | 1.1633 | 0.06076102 | 5.22316 | 5.22316 | 32.5 | 1.102539 | 1.123804793 | -0.02126581 | 1.928804 | К1, К4 | 1.123804793 | -0.02126581 | 1.928804 | 1.123804793 | -0.02126581 | 1.928804 | 1.123804793 | -0.02126581 | 1.928804 | 1.109711 | -0.007172173 | 0.6505142 | 1.109954727 | -0.007415749 | 0.6726065 | 1.102539 | 32.5 | 3.01998e-05 | 3.359954e-05 | 3.399734e-06 | 11.25747
10 | Болотникова, 7 (кот.Музыкальная, 8,10) | 6(подача) | 50 | 100 | до 1989 | 2.7 | нет | низкая | нет | сталь минвата | подземная канальная | нет | 85 | 3:10 | 27 | 8.455945e-05 | 1.818302 | 1.29105 | 32.5 |  | 1 | 1 | 1 | 1 | К1 | 4 | 1.13565 | 0.1554001 | 13.6838 |  | 1.1633 | -0.1277501 | 10.9817 |  | 1.1544 | -0.1366501 | 11.83732 |  | 1.1633 | -0.1277501 | 10.9817 | [6 empty] | К1 |  | 0
11 | 25 Октября, 10а (кот.Музыкальная, 8,10) | 1(подача) | 210 | 150 | до 1989 | 4 | нет | низкая | нет | сталь минвата | подземная канальная | нет | 85 | 2:45 | 27 | 2.01332e-05 | 1.382878 | 1.017314 | 11.11111 |  | 1 | 1 | 1 | 1 | К1 | 4.5 | 0.9773722 | 0.03994194 | 4.086666 | 4.086666 | 1.005022 | -0.01229194 | 1.223051 | 1.223051 | 0.9961222 | -0.02119194 | 2.127443 | 2.127443 | 1.005022 | -0.01229194 | 1.223051 | 1.223051 | 11.11111 | 1.017314 | 1.028956 | -0.01164184 | 1.14437 | К1 | 1.028956 | -0.01164184 | 1.14437 | 1.028956 | -0.01164184 | 1.14437 | 1.028956 | -0.01164184 | 1.14437 | 1.028956 | -0.01164184 | 1.14437 | 1.028956 | -0.01164184 | 1.14437 | 1.017314 | 11.11111 | 2.01332e-05 | 2.123691e-05 | 1.103711e-06 | 5.482045
12 | Ферма-2, 50 (кот.Ферма-2) | 2(подача) | 30 | 50 | до 1989 | 1.3 | нет | низкая | нет | сталь минвата | подземная канальная | да | 70 | 3:40 | 27 | 0.0001409324 | 1.973293 | 1.372851 | 62.85714 |  | 1 | 1 | 1 |  | К1, К5 | 3.5 | 1.381793 | -0.008942067 | 0.6471351 | 0.6471351 | 1.375886 | 0.003034924 | 0.2205796 | 0.2205796 | 1.379043 | 0.006192067 | 0.4490119 | 0.4490119 | 1.387943 | 0.01509207 | 1.087369 | 1.087369 | 62.85714 | 1.372851 | 1.376727 | -0.003875944 | 0.2823281 | К1, К5 | 1.376727 | -0.003875944 | 0.2823281 | 1.376727 | -0.003875944 | 0.2823281 | 1.376727 | -0.003875944 | 0.2823281 | 1.376727 | -0.003875944 | 0.2823281 | 1.376727 | -0.003875944 | 0.2823281 | 1.372851 | 62.85714 | 0.0001409324 | 0.0001445372 | 3.604819e-06 | 2.557835
13 | Парина, 16 (кот.Парина, 20) | 20(обратка) | 170 | 200 | 1994 | 6.4 | да | средняя | да | сталь минвата | подземная канальная | да | 75 | 11:55 | 22 | 3.052279e-05 | 1.542861 | 1.126786 | 24.70588 |  |  |  | 1 | 1 | К1, К2, К3 | 8.5 | 1.077974 | 0.04881239 | 4.528162 | 4.528162 | 1.105624 | -0.02116239 | 1.914068 | 1.914068 | 1.096724 | -0.03006239 | 2.741109 | 2.741109 | 1.105624 | -0.02116239 | 1.914068 | 1.914068 | 24.70588 | 1.126786 | 1.088512 | 0.03827433 | 3.39677 | К1, К2, К3 | 1.128983 | -0.002197186 | 0.1949959 | 1.128983 | -0.002197186 | 0.1949959 | 1.128983 | -0.002197186 | 0.1949959 | 1.128983 | -0.002197186 | 0.1949959 | 1.128983 | -0.002197186 | 0.1949959 | 1.126786 | 24.70588 | 3.052279e-05 | 3.084466e-05 | 3.218696e-07 | 1.054522
14 | Бр.Касимовых, 36 (кот.Горки-2) | 14(подача) | 100 | 100 | 2001 | 1.5 | да | высокая | да | сталь базальт | подземная канальная | да | 60 | 3:19 | 15 | 7.61035e-05 | 1.957009 | 1.364564 | 62.5 | [5 empty] | К1, К2, К3, К4, К5 | 4 | 1.40372 | -0.03915559 | 2.789416 | 2.789416 | 1.34365 | -0.02091441 | 1.556537 | 1.556537 | 1.3764 | 0.01183559 | 0.8598949 | 0.8598949 | 1.3853 | 0.02073559 | 1.496831 | 1.496831 | 62.5 | 1.364564 | 1.3375649 | 0.02699951 | 1.978617 | К1, К2, К3, К4, К5 | 1.3375649 | 0.02699951 | 1.978617 | 1.337711635 | 0.02685277 | 1.967864 | 1.335654926 | 0.02890948 | 2.118587 | 1.335654926 | 0.02890948 | 2.118587 | 1.335654926 | 0.02890948 | 2.118587 | 1.364564 | 62.5 | 7.61035e-05 | 6.543627e-05 | 1.066723e-05 | 14.01674
15 | Р.Зорге, 34 (кот.Горки-2) | 2,5(подача) | 270 | 150 | 2004 | 2.1 | да | высокая | да | сталь ППУ | подземная канальная | да | 50 | 7:20 | 12 | 3.52331e-05 | 1.733034 | 1.243021 | 53.33333 | [5 empty] | К1, К2, К3, К4, К5 | 4.5 | 1.335887 | -0.09286613 | 6.951648 | 6.951648 | 1.282233 | 0.0392128 | 3.058164 | 3.058164 | 1.308567 | 0.06554613 | 5.009002 | 5.009002 | 1.317467 | 0.07444613 | 5.650703 | 5.650703 | 53.33333 | 1.243021 | 1.280488 | -0.0374672 | 3.014206 | К1, К2, К3, К4, К5 | 1.280488 | -0.0374672 | 3.014206 | 1.277627 | -0.03460683 | 2.784091 | 1.272499 | -0.02947841 | 2.371514 | 1.272499 | -0.02947841 | 2.371514 | 1.272499 | -0.02947841 | 2.371514 | 1.243021 | 53.33333 | 3.52331e-05 | 4.007779e-05 | 4.844685e-06 | 13.75038
16 | Мавлютова, 11 (кот.Горки-2) | 2(подача) | 340 | 250 | до 1989 | 8.2 | нет | низкая | нет | сталь минвата | подземная канальная | нет | 85 | 6:50 | 27 | 1.243521e-05 | 1.236682 | 0.9055793 | 8.888889 |  | 1 | 1 | 1 | 1 | К1 | 9 | 0.9609278 | -0.05534843 | 5.759895 | 5.759895 | 0.9885778 | 0.08299843 | 8.395741 | 8.395741 | 0.9796778 | 0.07409843 | 7.563551 | 7.563551 | 0.9885778 | 0.08299843 | 8.395741 | 8.395741 | [5 empty] | К1 |  | 0
17 | Мавлютова, 11 (кот.Горки-2) | 4,5(подача) | 190 | 200 | до 1989 | 7.1 | нет | низкая | да | сталь минвата | подземная канальная | нет | 90 | 9:20 | 27 | 2.225249e-05 | 1.413245 | 1.039036 | 16.47059 |  | 1 | 1 |  | 1 | К1, К4 | 8.5 | 1.035782 | 0.003253185 | 0.31408 | 0.31408 | 1.030276 | -0.008759067 | 0.8501667 | 0.8501667 | 1.035782 | -0.003253185 | 0.31408 | 0.31408 | 1.044682 | 0.005646815 | 0.5405294 | 0.5405294 | 16.47059 | 1.039036 | 1.02976 | 0.009275304 | 0.892684 | К1, К4 | 1.02976 | 0.009275304 | 0.892684 | 1.02976 | 0.009275304 | 0.892684 | 1.02976 | 0.009275304 | 0.892684 | 1.030538 | 0.00849745 | 0.8178209 | 1.040543 | -0.001507829 | 0.1451181 | 1.039036 | 16.47059 | 2.225249e-05 | 2.131585e-05 | 9.3664e-07 | 4.209148
18 | А.Кутуя, 46 (котА.Кутуя, 39) | 30(подача) | 135 | 150 | 2002 | 2.9 | да | высокая | да | сталь минвата | подземная канальная | да | 50 | 5:50 | 14 | 6.03996e-05 | 1.894454 | 1.332078 | 35.55556 | [5 empty] | К1, К2, К3, К4, К5 | 4.5 | 1.204331 | 0.1277469 | 10.60729 |  | 1.163122 | -0.1689558 | 14.52606 |  | 1.177011 | -0.1550669 | 13.17464 |  | 1.185911 | -0.1461669 | 12.32529 | [6 empty] | К1, К2, К3, К4, К5 |  | 0
19 | Карбышева, 36/2 (кот.Танкодром-1) | 7(подача) | 215 | 100 | до 1989 | 3 | нет | низкая | да | сталь минвата | подземная канальная | да | 85 | 9:51 | 27 | 1.966499e-05 | 1.375739 | 1.012138 | 25 |  | 1 | 1 |  |  | К1, К4, К5 | 4 | 1.1204 | -0.108262 | 9.662796 | 9.662796 | 1.0989 | 0.08676197 | 7.895347 | 7.895347 | 1.0989 | 0.08676197 | 7.895347 | 7.895347 | 1.1078 | 0.09566197 | 8.63531 | 8.63531 | 25 | 1.012138 | 1.01 | 0.002138031 | 0.2112391 | К1, К4, К5 | 1.01 | 0.002138031 | 0.2112391 | 1.01 | 0.002138031 | 0.2112391 | 1.01 | 0.002138031 | 0.2112391 | 1.01 | 0.002138031 | 0.2112391 | 1.01 | 0.002138031 | 0.2112391 | 1.012138 | 25 | 1.966499e-05 | 1.947547e-05 | 1.895152e-07 | 0.9637189
20 | Арбузова, 6 (кот.Журналистов, 28) | 3(подача) | 45 | 150 | до 1989 | 4.1 | нет | низкая | нет | сталь минвата | подземная канальная | нет | 85 | 2:40 | 27 | 9.395494e-05 | 1.850269 | 1.308478 | 8.888889 |  | 1 | 1 | 1 | 1 | К1 | 4.5 | 0.9609278 | 0.3475506 | 36.16824 |  | 0.9885778 | -0.3199006 | 32.35968 |  | 0.9796778 | -0.3288006 | 33.56212 |  | 0.9885778 | -0.3199006 | 32.35968 | [6 empty] | К1 |  | 0
21 | Макаренко, 6 (кот.А.Кутуя, 39) | 20(подача); 18(обратка) | 100 | 100 | до 1989 | 2.3 | нет | низкая | да | сталь минвата | подземная канальная | нет | 90 | 7:18 | 27 | 4.227972e-05 | 1.607992 | 1.168133 | 42.5 |  | 1 | 1 |  | 1 | К1, К4 | 4 | 1.2284 | -0.06026682 | 4.906123 | 4.906123 | 1.18385 | 0.01571682 | 1.327602 | 1.327602 | 1.2284 | 0.06026682 | 4.906123 | 4.906123 | 1.2373 | 0.06916682 | 5.590141 | 5.590141 | 42.5 | 1.168133 | 1.182474793 | -0.01434161 | 1.227738 | К1, К4 | 1.182474793 | -0.01434161 | 1.227738 | 1.182474793 | -0.01434161 | 1.227738 | 1.182474793 | -0.01434161 | 1.227738 | 1.159104 | 0.009029662 | 0.7729993 | 1.153257227 | 0.01487596 | 1.273481 | 1.168133 | 42.5 | 4.227972e-05 | 4.56435e-05 | 3.363775e-06 | 7.956001
22 | Заря 9 (кот.Пионерская, 3а) | 2(подача) | 75 | 50 | до 1989 | 1.7 | да | низкая | нет | сталь минвата | подземная канальная | да | 70 | 2:10 | 27 | 5.637296e-05 | 1.695278 | 1.220994 | 51.42857 |  |  | 1 | 1 |  | К1, К2, К5 | 3.5 | 1.300941 | -0.0799474 | 6.145349 | 6.145349 | 1.294471 | 0.0734774 | 5.676247 | 5.676247 | 1.294471 | 0.0734774 | 5.676247 | 5.676247 | 1.303371 | 0.0823774 | 6.320332 | 6.320332 | 51.42857 | 1.220994 | 1.221206 | -0.0002118602 | 0.01735145 | К1, К2, К5 | 1.221206 | -0.0002118602 | 0.01735145 | 1.221206 | -0.0002118602 | 0.01735145 | 1.221206 | -0.0002118602 | 0.01735145 | 1.221206 | -0.0002118602 | 0.01735145 | 1.221206 | -0.0002118602 | 0.01735145 | 1.220994 | 51.42857 | 5.637296e-05 | 5.643974e-05 | 6.677748e-08 | 0.1184566
23 | 2-я Даурская, 2 (кот.Высотная, 30) | 3(подача); 3(обратка) | 120 | 80 | до 1989 | 2.9 | нет | низкая | нет | сталь минвата | подземная канальная | нет | 85 | 3:36 | 27 | 3.52331e-05 | 1.552673 | 1.133125 | 27.5 |  | 1 | 1 | 1 | 1 | К1 | 4 | 1.09865 | 0.03447511 | 3.137952 | 3.137952 | 1.1263 | -0.006825107 | 0.605976 | 0.605976 | 1.1174 | -0.01572511 | 1.407294 | 1.407294 | 1.1263 | -0.006825107 | 0.605976 | 0.605976 | 27.5 | 1.133125 | 1.139286 | -0.006160893 | 0.5437081 | К1 | 1.139286 | -0.006160893 | 0.5437081 | 1.139286 | -0.006160893 | 0.5437081 | 1.139286 | -0.006160893 | 0.5437081 | 1.139286 | -0.006160893 | 0.5437081 | 1.139286 | -0.006160893 | 0.5437081 | 1.133125 | 27.5 | 3.52331e-05 | 3.636515e-05 | 1.132046e-06 | 3.213018
24 | Заря, 5а (кот.Пионерская, 3а) | 12(подача) | 70 | 80 | до 1989 | 2.4 | нет | низкая | нет | сталь минвата | подземная канальная | нет | 70 | 10:00 | 27 | 6.03996e-05 | 1.716212 | 1.233266 | 40 |  | 1 | 1 | 1 | 1 | К1 | 4 | 1.19115 | 0.04211644 | 3.53578 | 3.53578 | 1.2188 | -0.01446644 | 1.186942 | 1.186942 | 1.2099 | -0.02336644 | 1.931271 | 1.931271 | 1.2188 | -0.01446644 | 1.186942 | 1.186942 | 40 | 1.233266 | 1.223436 | 0.009830444 | 0.7971063 | К1 | 1.223436 | 0.009830444 | 0.7971063 | 1.223436 | 0.009830444 | 0.7971063 | 1.223436 | 0.009830444 | 0.7971063 | 1.223436 | 0.009830444 | 0.7971063 | 1.223436 | 0.009830444 | 0.7971063 | 1.233266 | 40 | 6.03996e-05 | 5.714835e-05 | 3.251255e-06 | 5.382908
25 | Космонавтов, 24 (кот.Космонавтов, 21) | 1(подача) | 90 | 100 | до 1989 | 2.8 | нет | низкая | нет | сталь минвата | подземная канальная | да | 90 | 0:50 | 27 | 4.697747e-05 | 1.639959 | 1.187819 | 30 |  | 1 | 1 | 1 |  | К1, К5 | 4 | 1.13865 | 0.0491687 | 4.318157 | 4.318157 | 1.1656 | -0.0222187 | 1.906202 | 1.906202 | 1.1359 | -0.0519187 | 4.57071 | 4.57071 | 1.1448 | -0.0430187 | 3.757748 | 3.757748 | 30 | 1.187819 | 1.16600103 | 0.02181767 | 1.836784 | К1, К5 | 1.16600103 | 0.02181767 | 1.836784 | 1.16600103 | 0.02181767 | 1.836784 | 1.16600103 | 0.02181767 | 1.836784 | 1.16600103 | 0.02181767 | 1.836784 | 1.16600103 | 0.02181767 | 1.836784 | 1.187819 | 30 | 4.697747e-05 | 4.180517e-05 | 5.172304e-06 | 11.01018
26 | Достоевского, 80 (кот.Товарищеская, 21) | 10 (обратка) | 220 | 150 | до 1989 | 4 | нет | низкая | да | сталь минвата | подземная канальная | нет | 90 | 6:46 | 27 | 1.921806e-05 | 1.368763 | 1.007055 | 11.11111 |  | 1 | 1 |  | 1 | К1, К4 | 4.5 | 0.9961222 | 0.01093268 | 1.097524 | 1.097524 | 0.9986556 | -0.008399342 | 0.841065 | 0.841065 | 0.9961222 | -0.01093268 | 1.097524 | 1.097524 | 1.005022 | -0.002032676 | 0.2022518 | 0.2022518 | 11.11111 | 1.007055 | 0.9983162 | 0.008738716 | 0.8677497 | К1, К4 | 0.9983162 | 0.008738716 | 0.8677497 | 0.9983162 | 0.008738716 | 0.8677497 | 0.9983162 | 0.008738716 | 0.8677497 | 1.004066 | 0.002988538 | 0.2967602 | 1.017335 | -0.01028059 | 1.020857 | 1.007055 | 11.11111 | 1.921806e-05 | 1.847835e-05 | 7.397069e-07 | 3.849021
27 | Достоевского, 80 (кот.Товарищеская, 21) | 5 (подача) 5 (обратка) | 220 | 150 | до 1989 | 4 | да | высокая | да | сталь минвата | подземная канальная | да | 90 | 7:00 | 27 | 1.921806e-05 | 1.368763 | 1.007055 | 11.11111 | [5 empty] | К1, К2, К3, К4, К5 | 4.5 | 1.023442 | -0.01638732 | 1.601197 | 1.601197 | 0.9993444 | -0.007710453 | 0.7715511 | 0.7715511 | 0.9961222 | -0.01093268 | 1.097524 | 1.097524 | 1.005022 | -0.002032676 | 0.2022518 | 0.2022518 | 11.11111 | 1.007055 | 1.017587 | -0.01053195 | 1.045817 | К1, К2, К3, К4, К5 | 1.017587 | -0.01053195 | 1.045817 | 1.000876 | 0.006179341 | 0.6136051 | 0.9815986 | 0.02545626 | 2.527793 | 0.9815986 | 0.02545626 | 2.527793 | 0.9815986 | 0.02545626 | 2.527793 | 1.007055 | 11.11111 | 1.921806e-05 | 1.715794e-05 | 2.06012e-06 | 10.71971
28 | Бутлерова, 56 (кот.Зеленая,1) | 2 (подача) | 60 | 70 | до 1989 | 2.1 | нет | низкая | нет | сталь минвата | подземная канальная | да | 85 | 2:40 | 27 | 7.04662e-05 | 1.762983 | 1.260154 | 47.5 |  | 1 | 1 | 1 |  | К1, К5 | 4 | 1.26815 | -0.007995636 | 0.6304961 | 0.6304961 | 1.2776 | 0.01744564 | 1.365501 | 1.365501 | 1.2654 | 0.005245636 | 0.4145437 | 0.4145437 | 1.2743 | 0.01414564 | 1.110071 | 1.110071 | 47.5 | 1.260154 | 1.278235 | -0.01808101 | 1.434825 | К1, К5 | 1.278235 | -0.01808101 | 1.434825 | 1.278235 | -0.01808101 | 1.434825 | 1.278235 | -0.01808101 | 1.434825 | 1.278235 | -0.01808101 | 1.434825 | 1.278235 | -0.01808101 | 1.434825 | 1.260154 | 47.5 | 7.04662e-05 | 7.834707e-05 | 7.880863e-06 | 11.18389
29 | Бутлерова, 60 (кот.Зеленая,1) | 2 (подача) | 120 | 100 | до 1989 | 2.4 | нет | низкая | да | сталь минвата | подземная канальная | нет | 88 | 3:30 | 27 | 3.52331e-05 | 1.552673 | 1.133125 | 40 |  | 1 | 1 |  | 1 | К1, К4 | 4 | 1.2099 | -0.07677489 | 6.345557 | 6.345557 | 1.1691 | 0.03597489 | 3.077144 | 3.077144 | 1.2099 | 0.07677489 | 6.345557 | 6.345557 | 1.2188 | 0.08567489 | 7.029446 | 7.029446 | 40 | 1.133125 | 1.167807293 | -0.03468219 | 3.060755 | К1, К4 | 1.167807293 | -0.03468219 | 3.060755 | 1.167807293 | -0.03468219 | 3.060755 | 1.167807293 | -0.03468219 | 3.060755 | 1.146755429 | -0.01363032 | 1.202896 | 1.142431602 | -0.009306495 | 0.8213122 | 1.133125 | 40 | 3.52331e-05 | 4.220678e-05 | 6.973673e-06 | 19.79296
30 | Б.Красная, 60 (кот.Жуковского, 21) | 4 (подача) 4 (обратка) | 40 | 50 | до 1989 | 1.6 | нет | низкая | нет | сталь минвата | надземная | нет | 88 | 2:50 | 27 | 0.0001056993 | 1.886006 | 1.327609 | 54.28571 |  | 1 | 1 | 1 | 1 | К1 | 3.5 | 1.296864 | 0.03074441 | 2.370673 | 2.370673 | 1.324514 | -0.003094408 | 0.2336259 | 0.2336259 | 1.315614 | -0.01199441 | 0.9116964 | 0.9116964 | 1.324514 | -0.003094408 | 0.2336259 | 0.2336259 | 54.28571 | 1.327609 | 1.319607 | 0.008001265 | 0.6026825 | К1 | 1.319607 | 0.008001265 | 0.6026825 | 1.319607 | 0.008001265 | 0.6026825 | 1.319607 | 0.008001265 | 0.6026825 | 1.319607 | 0.008001265 | 0.6026825 | 1.038306 | 0.01227051 | 1.167979 | 1.327609 | 54.28571 | 0.0001056993 | 0.0001005908 | 5.108471e-06 | 4.833022
31 | Бутлерова, 56 (кот.Зеленая,1) | 18 (подача) 18 (обратка) | 180 | 100 | до 1989 | 3.5 | нет | низкая | нет | сталь минвата | подземная канальная | нет | 90 | 10:35 | 27 | 2.348873e-05 | 1.42965 | 1.050577 | 12.5 |  | 1 | 1 | 1 | 1 | К1 | 4 | 0.98765 | 0.06292651 | 6.371337 | 6.371337 | 1.0153 | -0.03527651 | 3.474491 | 3.474491 | 1.0064 | -0.04417651 | 4.389558 | 4.389558 | 1.0153 | -0.03527651 | 3.474491 | 3.474491 | 12.5 | 1.050577 | 1.038306 | 0.01227051 | 1.167979 | К1 | 1.038306 | 0.01227051 | 1.167979 | 1.038306 | 0.01227051 | 1.167979 | 1.038306 | 0.01227051 | 1.167979 | 1.038306 | 0.01227051 | 1.167979 | 1.038306 | 0.01227051 | 1.167979 | 1.050577 | 12.5 | 2.348873e-05 | 2.217703e-05 | 1.311709e-06 | 5.584416
32 | К.Маркса, 59 (кот.Б.Красная, 55) | 5 (подача) 5 (обратка) | 100 | 50 | 1996 | 1.8 | нет | низкая | да | сталь минвата | подземная канальная | нет | 90 | 2:19 | 20 | 5.707763e-05 | 1.769076 | 1.263605 | 48.57143 |  | 1 | 1 |  | 1 | К1, К4 | 3.5 | 1.273329 | -0.009723972 | 0.7636656 | 0.7636656 | 1.219671 | -0.04393317 | 3.60205 | 3.60205 | 1.273329 | 0.009723972 | 0.7636656 | 0.7636656 | 1.282229 | 0.01862397 | 1.452469 | 1.452469 | 48.57143 | 1.263605 | 1.218096 | 0.04550873 | 3.601501 | К1, К4 | 1.218096 | 0.04550873 | 3.601501 | 1.218096 | 0.04550873 | 3.601501 | 1.218096 | 0.04550873 | 3.601501 | [6 empty] | 1.263605 | 48.57143 | 5.707763e-05 | 4.50889e-05 | 1.198872e-05 | 21.00424
33 | Бутлерова, 34 (кот.Катановский пер. 3) | 3 (подача) 3 (обратка) | 75 | 100 | до 1989 | 2.6 | нет | низкая | нет | сталь минвата | подземная канальная | да | 85 | 4:40 | 27 | 5.637296e-05 | 1.695278 | 1.220994 | 35 |  | 1 | 1 | 1 |  | К1, К5 | 4 | 1.17565 | 0.04534403 | 3.856933 | 3.856933 | 1.1976 | -0.02339403 | 1.95341 | 1.95341 | 1.1729 | -0.04809403 | 4.100438 | 4.100438 | 1.1818 | -0.03919403 | 3.316469 | 3.316469 | 35 | 1.220994 | 1.198067985 | 0.02292605 | 1.877654 | К1, К5 | 1.198067985 | 0.02292605 | 1.877654 | 1.198067985 | 0.02292605 | 1.877654 | 1.198067985 | 0.02292605 | 1.877654 | 1.198067985 | 0.02292605 | 1.877654 | 1.198067985 | 0.02292605 | 1.877654 | 1.220994 | 35 | 5.637296e-05 | 4.96675e-05 | 6.705464e-06 | 11.89482
34 | Курашева, 34 (кот.Бутлерова, 49) | 6 (подача) | 280 | 150 | до 1989 | 4.1 | нет | низкая | да | сталь минвата | подземная канальная | нет | 88 | 4:40 | 27 | 1.50999e-05 | 1.295592 | 0.9521147 | 8.888889 |  | 1 | 1 |  | 1 | К1, К4 | 4.5 | 0.9796778 | -0.0275631 | 2.813486 | 2.813486 | 0.9855444 | 0.03342976 | 3.39201 | 3.39201 | 0.9796778 | 0.0275631 | 2.813486 | 2.813486 | 0.9885778 | 0.0364631 | 3.68844 | 3.68844 | 8.888889 | 0.9521147 | 0.9852784 | -0.03316372 | 3.483165 | К1, К4 | 0.9852784 | -0.03316372 | 3.483165 | 0.9852784 | -0.03316372 | 3.483165 | 0.9852784 | -0.03316372 | 3.483165 | 0.9930903 | -0.0409756 | 4.303641 |  |  |  | 0.9521147 | 8.888889 | 1.50999e-05 | 1.743838e-05 | 2.33848e-06 | 15.48673
35 | Вишневского, 61 (кот.А.Еники, 25) | 5 (подача) | 130 | 100 | до 1989 | 3.3 | да | высокая | да | сталь минвата | подземная канальная | да | 90 | 3:30 | 27 | 3.252286e-05 | 1.528387 | 1.11736 | 17.5 | [5 empty] | К1, К2, К3, К4, К5 | 4 | 1.07072 | 0.04664007 | 4.355954 | 4.355954 | 1.04215 | -0.07521007 | 7.216818 | 7.216818 | 1.0434 | -0.07396007 | 7.088372 | 7.088372 | 1.0523 | -0.06506007 | 6.182654 | 6.182654 | 17.5 | 1.11736 | 1.0573679 | 0.05999217 | 5.369099 | К1, К2, К3, К4, К5 | 1.0573679 | 0.05999217 | 5.369099
36 | Меховщиков, 4а (кот.Портовая, 17) | 3 (подача) 3 (обратка) | 110 | 100 | до 1989 | 3.1 | нет | высокая | нет | сталь минвата | подземная канальная | нет | 90 | 8:35 | 27 | 3.843611e-05 | 1.579073 | 1.149985 | 22.5 |  | 1 |  | 1 | 1 | К1, К3 | 4 | 1.08225 | 0.06773536 | 6.258753 | 6.258753 | 1.13935 | -0.01063536 | 0.9334585 | 0.9334585 | 1.0804 | -0.06958536 | 6.440703 | 6.440703 | 1.0893 | -0.06068536 | 5.571042 | 5.571042 | 22.5 | 1.149985 | 1.068435345 | 0.08155001 | 7.091396 | К1, К3
37 | Меховщиков, 4а (кот.Портовая, 17) | 6 (подача) 6 (обратка) | 110 | 100 | до 1989 | 3 | нет | высокая | нет | сталь минвата | подземная канальная | нет | 85 | 8:10 | 27 | 3.843611e-05 | 1.579073 | 1.149985 | 25 |  | 1 |  | 1 | 1 | К1, К3 | 4 | 1.10075 | 0.04923536 | 4.472892 | 4.472892 | 1.1606 | 0.01061464 | 0.9145822 | 0.9145822 | 1.0989 | -0.05108536 | 4.648772 | 4.648772 | 1.1078 | -0.04218536 | 3.80803 | 3.80803 | 25 | 1.149985 | 1.09118842 | 0.05879694 | 5.112842 | К1, К3 | 1.130937559 | 0.0190478 | 1.656352 | 1.130937559 | 0.0190478 | 1.656352 | 1.130937559 | 0.0190478 | 1.656352 | 1.130937559 | 0.0190478 | 1.656352 | 1.130937559 | 0.0190478 | 1.656352 | 1.149985 | 25 | 3.843611e-05 | 3.484131e-05 | 3.594799e-06 | 9.352661
38 | Бутлерова, 47 (кот.Бутлерова, 49) | 3 (обратка) | 50 | 100 | до 1989 | 2.5 | нет | низкая | нет | сталь минвата | подземная канальная | нет | 70 | 2:35 | 27 | 8.455945e-05 | 1.818302 | 1.29105 | 37.5 |  | 1 | 1 | 1 | 1 | К1 | 4 | 1.17265 | 0.1184001 | 10.09679 |  | 1.2003 | -0.09075006 | 7.560615 |  | 1.1914 | -0.09965006 | 8.364115 |  | 1.2003 | -0.09075006 | 7.560615 | [6 empty] | К1
39 | Чехова 3/9 (кот.Чехова, 36) | 1 (подача) | 30 | 100 | до 1989 | 1.5 | нет | низкая | нет | сталь минвата | подземная канальная | нет | 85 | 2:30 | 27 | 0.0001409324 | 1.973293 | 1.372851 | 62.5 |  | 1 | 1 | 1 | 1 | К1 | 4 | 1.35765 | 0.01520079 | 1.11964 | 1.11964 | 1.3853 | 0.01244921 | 0.8986652 | 0.8986652 | 1.3764 | 0.003549209 | 0.2578618 | 0.2578618 | 1.3853 | 0.01244921 | 0.8986652 | 0.8986652 | 62.5 | 1.372851 | 1.374906 | -0.002055209 | 0.1497038 | К1 | 1.374906 | -0.002055209 | 0.1497038 | 1.374906 | -0.002055209 | 0.1497038 | 1.374906 | -0.002055209 | 0.1497038 | 1.374906 | -0.002055209 | 0.1497038 | 1.374906 | -0.002055209 | 0.1497038 | 1.372851 | 62.5 | 0.0001409324 | 0.0001428308 | 1.898363e-06 | 1.347002
40 | Раб.Молодежи, 22 (кот.А.Еники, 25) | 1 (подача) | 180 | 150 | до 1989 | 3.9 | нет | низкая | да | сталь минвата | подземная канальная | нет | 85 | 3:43 | 27 | 2.348873e-05 | 1.42965 | 1.050577 | 13.33333 |  | 1 | 1 |  | 1 | К1, К4 | 4.5 | 1.012567 | 0.03800984 | 3.753812 | 3.753812 | 1.011767 | -0.03880984 | 3.835849 | 3.835849 | 1.012567 | -0.03800984 | 3.753812 | 3.753812 | 1.021467 | -0.02910984 | 2.849809 | 2.849809 | 13.33333 | 1.050577 | 1.011354 | 0.03922255 | 3.733431 | К1, К4 | 1.011354 | 0.03922255 | 3.733431 | 1.011354 | 0.03922255 | 3.733431 | 1.011354 | 0.03922255 | 3.733431 | 1.015042 | 0.03553407 | 3.38234 | 1.026958 | 0.02361824 | 2.248122 | 1.050577 | 13.33333 | 2.348873e-05 | 1.959523e-05 | 3.893508e-06 | 16.57607
41 | Раб.Молодежи, 22 (кот.А.Еники, 25) | 0,4 (обратка) | 180 | 150 | до 1989 | 3.8 | нет | низкая | нет | сталь минвата | подземная канальная | да | 70 | 2:53 | 27 | 2.348873e-05 | 1.42965 | 1.050577 | 15.55556 |  | 1 | 1 | 1 |  | К1, К5 | 4.5 | 1.031761 | 0.0188154 | 1.82362 | 1.82362 | 1.073156 | 0.02257904 | 2.103986 | 2.103986 | 1.029011 | -0.0215654 | 2.09574 | 2.09574 | 1.037911 | -0.0126654 | 1.220278 | 1.220278 | 15.55556 | 1.050577 | 1.07336316 | -0.02278665 | 2.168966 | К1, К5 | 1.07336316 | -0.02278665 | 2.168966 | 1.07336316 | -0.02278665 | 2.168966 | 1.07336316 | -0.02278665 | 2.168966 | 1.07336316 | -0.02278665 | 2.168966 | 1.07336316 | -0.02278665 | 2.168966 | 1.050577 | 15.55556 | 2.348873e-05 | 2.61833e-05 | 2.694565e-06 | 11.47173
42 | Щапова, 18 (кот.Маяковского, 26) | 2 (подача) 2 (обратка) | 260 | 150 | до 1989 | 4 | да | низкая | нет | сталь минвата | подземная канальная | нет | 88 | 3:58 | 27 | 1.626143e-05 | 1.318077 | 0.9693211 | 11.11111 |  |  | 1 | 1 | 1 | К1, К2 | 4.5 | 0.9810922 | -0.01177117 | 1.199802 | 1.199802 | 0.9694222 | 0.0001011674 | 0.01043585 | 0.01043585 | 0.9961222 | 0.02680117 | 2.69055 | 2.69055 | 1.005022 | 0.03570117 | 3.552276 | 3.552276 | 11.11111 | 0.9693211 | 0.9692222 | 9.883259e-05 | 0.01019606 | К1, К2 | 0.9692222 | 9.883259e-05 | 0.01019606 | 0.9692222 | 9.883259e-05 | 0.01019606 | 0.9694003 | -7.928963e-05 | 0.008179914 | 0.9694003 | -7.928963e-05 | 0.008179914 | 0.9694003 | -7.928963e-05 | 0.008179914 | 0.9693211 | 11.11111 | 1.626143e-05 | 1.626703e-05 | 5.602394e-09 | 0.03445204
43 | Маяковского, 1/49 (кот.Катановский пер.3) | 6 (обратка) | 170 | 100 | до 1989 | 3.1 | нет | низкая | да | сталь минвата | подземная канальная | нет | 85 | 3:34 | 27 | 2.487043e-05 | 1.446992 | 1.062634 | 22.5 |  | 1 | 1 |  | 1 | К1, К4 | 4 | 1.0804 | -0.0177658 | 1.644373 | 1.644373 | 1.06585 | 0.003215803 | 0.3017126 | 0.3017126 | 1.0804 | 0.0177658 | 1.644373 | 1.644373 | 1.0893 | 0.0266658 | 2.447976 | 2.447976 | 22.5 | 1.062634 | 1.065134793 | -0.002500596 | 0.2353205 | К1, К4 | 1.065134793 | -0.002500596 | 0.2353205 | 1.065134793 | -0.002500596 | 0.2353205 | 1.065134793 | -0.002500596 | 0.2353205 | 1.060319 | 0.002315415 | 0.2178939 | 1.066652227 | -0.00401803 | 0.3781198 | 1.062634 | 22.5 | 2.487043e-05 | 2.516917e-05 | 2.987426e-07 | 1.201196
44 | Муштари, 30 (кот.Жуковского, 5) | 7 (подача) 7 (обратка) | 245 | 100 | 1999 | 2.6 | да | средняя | да | сталь минвата | подземная канальная | да | 75 | 7:08 | 17 | 2.740822e-05 | 1.554274 | 1.134156 | 35 | [5 empty] | К1, К2, К3, К4, К5 | 4 | 1.20022 | -0.06606417 | 5.504338 | 5.504338 | 1.2073 | 0.07314417 | 6.058491 | 6.058491 | 1.1729 | 0.03874417 | 3.30328 | 3.30328 | 1.1818 | 0.04764417 | 4.031491 | 4.031491 | 35 | 1.134156 | 1.1663334 | -0.03217757 | 2.837138 | К1, К2, К3, К4, К5 | 1.1663334 | -0.03217757 | 2.837138 | 1.157458815 | -0.02330298 | 2.054654 | 1.146186966 | -0.01203113 | 1.060801 | 1.146186966 | -0.01203113 | 1.060801 | 1.146186966 | -0.01203113 | 1.060801 | 1.134156 | 35 | 2.740822e-05 | 2.890872e-05 | 1.500496e-06 | 5.474619
45 | Дачная, 3 (кот.Моторная, 43) | 3 (обратка) | 310 | 100 | до 1989 | 3.3 | нет | низкая | нет | сталь минвата | подземная канальная | да | 85 | 1:35 | 27 | 1.363862e-05 | 1.264709 | 0.9279896 | 17.5 |  | 1 | 1 | 1 |  | К1, К5 | 4 | 1.04615 | -0.1181604 | 11.29478 |  | 1.0856 | 0.1576104 | 14.51827 |  | 1.0434 | 0.1154104 | 11.06099 |  | 1.0523 | 0.1243104 | 11.81321 | [6 empty] | К1, К5
46 | Парковая, 12 (кот.Каштановая, 18) | 1 (подача) | 370 | 150 | до 1989 | 4.1 | нет | средняя | нет | сталь минвата | подземная канальная | нет | 88 | 5:00 | 27 | 1.142695e-05 | 1.211026 | 0.8846154 | 8.888889 |  | 1 |  | 1 | 1 | К1, К3 | 4.5 | 0.9630278 | -0.07841233 | 8.142271 | 8.142271 | 0.8933333 | 0.008717884 | 0.9758825 | 0.9758825 | 0.9796778 | 0.09506233 | 9.703428 | 9.703428 | 0.9885778 | 0.1039623 | 10.51635 | 10.51635 | 8.888889 | 0.8846154 | 0.9445575 | -0.05994204 | 6.776057 | К1, К3
47 | Главная, 69а (кот.Липатова, 7) | 1 (обратка) | 90 | 80 | до 1989 | 2.5 | нет | средняя | нет | сталь минвата | подземная канальная | нет | 90 | 3:15 | 27 | 4.697747e-05 | 1.639959 | 1.187819 | 37.5 |  | 1 |  | 1 | 1 | К1, К3 | 4 | 1.17475 | 0.0130687 | 1.112466 | 1.112466 | 1.168 | -0.0198187 | 1.696806 | 1.696806 | 1.1914 | 0.003581305 | 0.3005963 | 0.3005963 | 1.2003 | 0.0124813 | 1.039849 | 1.039849 | 37.5 | 1.187819 | 1.204953795 | -0.0171351 | 1.442569 | К1, К3 | 1.214002 | -0.02618333 | 2.20432 | 1.214002 | -0.02618333 | 2.20432 | 1.214002 | -0.02618333 | 2.20432 | 1.214002 | -0.02618333 | 2.20432 | 1.214002 | -0.02618333 | 2.20432 | 1.187819 | 37.5 | 4.697747e-05 | 5.42205e-05 | 7.243029e-06 | 15.41809
48 | Мира, 30 (кот.Каштановая, 18) | 10 (подача) | 290 | 100 | до 1989 | 3.7 | да | средняя | да | сталь минвата | подземная канальная | да | 80 | 3:05 | 27 | 1.457921e-05 | 1.284945 | 0.9438627 | 7.5 | [5 empty] | К1, К2, К3, К4, К5 | 4 | 0.99672 | -0.05285727 | 5.303121 | 5.303121 | 1.0478 | 0.1039373 | 9.919571 | 9.919571 | 0.9694 | 0.02553727 | 2.634338 | 2.634338 | 0.9783 | 0.03443727 | 3.520113 | 3.520113 | 7.5 | 0.9438627 | 0.9951019 | -0.05123917 | 5.428667 | К1, К2, К3, К4, К5 | 0.9951019 | -0.05123917 | 5.428667 | 0.977205995 | -0.03334326 | 3.532639 | 0.956719006 | -0.01285627 | 1.362092 | 0.956719006 | -0.01285627 | 1.362092 | 0.956719006 | -0.01285627 | 1.362092 | 0.9438627 | 7.5 | 1.457921e-05 | 1.540041e-05 | 8.211973e-07 | 5.632658
49 | Мира, 65 (кот.Каштановая, 18) | 2 (подача) | 410 | 150 | 2010 | 3.1 | нет | высокая | да | сталь минвата | подземная канальная | нет | 15 | 6:15 | 6 | 4.640457e-05 | 2.17032 | 1.468022 | 31.11111 |  | 1 |  |  | 1 | К1, К3, К4 | 4.5 | 1.164722 | 0.3032996 | 26.04051 |  | 1.144122 | -0.3238996 | 28.30987 |  | 1.144122 | -0.3238996 | 28.30987 |  | 1.153022 | -0.3149996 | 27.31947 | [6 empty] | К1, К3, К4
50 | Парковая, 11 (кот.Каштановая, 18) | 3,5 (подача) | 320 | 150 | до 1989 | 3.9 | нет | средняя | нет | сталь минвата | подземная канальная | да | 80 | 7:50 | 27 | 1.321241e-05 | 1.255077 | 0.9203437 | 13.33333 |  | 1 |  | 1 |  | К1, К3, К5 | 4.5 | 1.017417 | -0.09707294 | 9.541119 | 9.541119 | 1.012567 | 0.09222294 | 9.107839 | 9.107839 | 1.012567 | 0.09222294 | 9.107839 | 9.107839 | 1.021467 | 0.1011229 | 9.899779 | 9.899779 | 13.33333 | 0.9203437 | 0.9850074 | -0.06466368 | 7.026035 | К1, К3, К5 | 0.9206401 | -0.0002963722 | 0.03220234 | 0.9206401 | -0.0002963722 | 0.03220234 | 0.9206401 | -0.0002963722 | 0.03220234 | 0.9206401 | -0.0002963722 | 0.03220234 | 0.9206401 | -0.0002963722 | 0.03220234 | 0.9203437 | 13.33333 | 1.321241e-05 | 1.322862e-05 | 1.621012e-08 | 0.1226886
51 | тк28 - тк28а (кот.Каштановая, 18) | 6 (подача) | 55 | 150 | 2010 | 3.7 | да | высокая | да | сталь минвата | подземная канальная | нет | 10 | 3:20 | 5 | 0.00041511 | 3.664332 | 1.991793 | 17.77778 |  |  |  | 1 | 1 |  | 4.5 | 0
52 | тк234 - тк233 (кот. Липатова, 7) | 1 (подача) | 28 | 250 | 2012 | 4.1 | да | высокая | да | сталь, ППУ | подземная - бесканальная | да | 5 | 3:55 | 3 | 0.001358991 | 5.982678 | 2.482016 | 54.44444 |  |  |  | 1 |  |  | 9 | 0 | [17 empty] | 42 точки |  |  |  | 40 точек |  |  | 39 точек |  |  | 38 точек |  |  | 37 точек |  |  | 36 точек
53 | тк18 - ж/комплекс Ульянова -Муштари- Айвазовского (кот. Зеленая, 1) | 0,5 (обратка) | 5 | 150 | 2009 | 2.9 | нет | высокая | да | Минвата | подземная - канальная | нет | 5 | 2:55 | 6 | 0.003805175 | 4.629757 | 2.225652 | 35.55556 |  | 1 |  | 1 | 1 |  | 4.5 | 0
54 | тк28а - тк29 (кот. Железнодорожников, 19) | 0,7 (подача) | 51 | 150 | 2012 | 3.1 | да | высокая | да | Минвата | подземная - канальная | да | 5 | 4:50 | 3 | 0.0007461128 | 5.43688 | 2.386352 | 31.11111 |  |  |  | 1 |  |  | 4.5 | 0
55 | тк9 - тк7 (кот. Музыкальная, 10) | 0,5 (подача) | 60 | 150 | 2010 | 2.6 | нет | высокая | да | Базальт | подземная - канальная | да | 10 | 6:55 | 5 | 0.0003805175 | 3.610269 | 1.976929 | 42.22222 |  | 1 |  | 1 |  |  | 4.5 | 0
[28 empty] | средняя погрешность, %: | 5.671834 | 3.707991 |  | средняя погрешность, %: | 4.591123 | 2.528636 |  | средняя погрешность, %: | 5.31537 | 3.259506 |  | средняя погрешность, %: | 5.243722 | 3.291499 |  |  |  | средняя погрешность, %: | 2.193477 |  |  | средняя погрешность, %: | 1.584041 |  | средняя погрешность, %: | 1.432707 |  | средняя погрешность, %: | 1.293445 |  | средняя погрешность, % | 1.129234 |  | средняя погрешность, % | 1.041872

## коэф. альфа
№ п/п | срок эксплуатации, лет | длина участка, м | время восстановления, ч | коэф. А |  | p0 | интенсивность отказов | коэф. А | Ki
1 | 27 | 85 | 0.6666667 | 15.45538 | 0:40 | 0.9 | 4.974085e-05 | 1.657302 | 1.198338
2 | 27 | 190 | 7.166667 | 12.2545 | 7:10 |  | 2.225249e-05 | 1.413245 | 1.039036
3 | 27 | 130 | 3.916667 | 13.24487 | 3:55 |  | 3.252286e-05 | 1.528387 | 1.11736
4 | 27 | 50 | 4.333333 | 14.10509 | 4:20 |  | 8.455945e-05 | 1.818302 | 1.29105
5 | 26 | 70 | 3.916667 | 14.37637 | 3:55 |  | 6.272267e-05 | 1.736091 | 1.244783
6 | 27 | 30 | 2.116667 | 15.34075 | 2:07 |  | 0.0001409324 | 1.973293 | 1.372851
7 | 27 | 155 | 3.416667 | 13.20529 | 3:25 |  | 2.727724e-05 | 1.475019 | 1.081818
8 | 27 | 75 | 10.5 | 12.80582 | 10:30 |  | 5.637296e-05 | 1.695278 | 1.220994
9 | 27 | 140 | 8.816667 | 12.35334 | 8:49 |  | 3.01998e-05 | 1.505902 | 1.102539
10 | 27 | 50 | 3.166667 | 14.42088 | 3:10 |  | 8.455945e-05 | 1.818302 | 1.29105
11 | 27 | 210 | 2.75 | 13.11808 | 2:45 |  | 2.01332e-05 | 1.382878 | 1.017314
12 | 27 | 30 | 3.666667 | 14.78757 | 3:40 |  | 0.0001409324 | 1.973293 | 1.372851
13 | 22 | 170 | 11.91667 | 14.67389 | 11:55 |  | 3.052279e-05 | 1.542861 | 1.126786
14 | 15 | 100 | 3.316667 | 32.05294 | 3:19 |  | 7.61035e-05 | 1.957009 | 1.364564
15 | 12 | 270 | 7.333333 | 60.25882 | 7:20 |  | 3.52331e-05 | 1.733034 | 1.243021
16 | 27 | 340 | 6.833333 | 11.71657 | 6:50 |  | 1.243521e-05 | 1.236682 | 0.9055793
17 | 27 | 190 | 9.333333 | 11.98855 | 9:20 |  | 2.225249e-05 | 1.413245 | 1.039036
18 | 14 | 135 | 5.833333 | 35.85027 | 5:50 |  | 6.03996e-05 | 1.894454 | 1.332078
19 | 27 | 215 | 9.85 | 11.80985 | 9:51 |  | 1.966499e-05 | 1.375739 | 1.012138
20 | 27 | 45 | 2.666667 | 14.69997 | 2:40 |  | 9.395494e-05 | 1.850269 | 1.308478
21 | 27 | 100 | 7.3 | 12.88215 | 7:18 |  | 4.227972e-05 | 1.607992 | 1.168133
22 | 27 | 75 | 2.166667 | 14.39473 | 2:10 |  | 5.637296e-05 | 1.695278 | 1.220994
23 | 27 | 120 | 3.6 | 13.41034 | 3:36 |  | 3.52331e-05 | 1.552673 | 1.133125
24 | 27 | 70 | 10 | 12.9244 | 10:00 |  | 6.03996e-05 | 1.716212 | 1.233266
25 | 27 | 90 | 0.8333333 | 15.17317 | 0:50 |  | 4.697747e-05 | 1.639959 | 1.187819
26 | 27 | 220 | 6.766667 | 12.16472 | 6:46 |  | 1.921806e-05 | 1.368763 | 1.007055
27 | 27 | 220 | 7 | 12.13059 | 7:00 |  | 1.921806e-05 | 1.368763 | 1.007055
28 | 27 | 60 | 2.666667 | 14.41034 | 2:40 |  | 7.04662e-05 | 1.762983 | 1.260154
29 | 27 | 120 | 3.5 | 13.4387 | 3:30 |  | 3.52331e-05 | 1.552673 | 1.133125
30 | 27 | 40 | 2.833333 | 14.75752 | 2:50 |  | 0.0001056993 | 1.886006 | 1.327609
31 | 27 | 180 | 10.58333 | 11.91644 | 10:35 |  | 2.348873e-05 | 1.42965 | 1.050577
32 | 20 | 100 | 2.316667 | 19.68249 | 2:19 |  | 5.707763e-05 | 1.769076 | 1.263605
33 | 27 | 75 | 4.666667 | 13.62226 | 4:40 |  | 5.637296e-05 | 1.695278 | 1.220994
34 | 27 | 280 | 4.666667 | 12.29601 | 4:40 |  | 1.50999e-05 | 1.295592 | 0.9521147
35 | 27 | 130 | 3.5 | 13.35811 | 3:30 |  | 3.252286e-05 | 1.528387 | 1.11736
36 | 27 | 110 | 12.58333 | 12.238 | 8:35 |  | 3.843611e-05 | 1.579073 | 1.149985
37 | 27 | 110 | 8.166667 | 12.67325 | 8:10 |  | 3.843611e-05 | 1.579073 | 1.149985
38 | 27 | 50 | 2.583333 | 14.62586 | 2:35 |  | 8.455945e-05 | 1.818302 | 1.29105
39 | 27 | 30 | 2.5 | 15.17317 | 2:30 |  | 0.0001409324 | 1.973293 | 1.372851
40 | 27 | 180 | 3.716667 | 12.97001 | 3:43 |  | 2.348873e-05 | 1.42965 | 1.050577
41 | 27 | 180 | 2.883333 | 13.22561 | 2:53 |  | 2.348873e-05 | 1.42965 | 1.050577
42 | 27 | 260 | 3.966667 | 12.53424 | 3:58 |  | 1.626143e-05 | 1.318077 | 0.9693211
43 | 27 | 170 | 3.566667 | 13.06903 | 3:34 |  | 2.487043e-05 | 1.446992 | 1.062634
44 | 17 | 245 | 7.133333 | 21.5963 | 7:08 |  | 2.740822e-05 | 1.554274 | 1.134156
45 | 27 | 310 | 1.583333 | 13.28179 | 1:35 |  | 1.363862e-05 | 1.264709 | 0.9279896
46 | 27 | 370 | 5 | 11.94594 | 5:00 |  | 1.142695e-05 | 1.211026 | 0.8846154
47 | 27 | 90 | 3.25 | 13.80295 | 3:15 |  | 4.697747e-05 | 1.639959 | 1.187819
48 | 27 | 290 | 3.083333 | 12.67793 | 3:05 |  | 1.457921e-05 | 1.284945 | 0.9438627
49 | 6 | 410 | 6.25 | -19.64555 | 6:15 |  | 4.640457e-05 | 2.17032 | 1.468022
50 | 27 | 320 | 7.833333 | 11.64011 | 7:50 |  | 1.321241e-05 | 1.255077 | 0.9203437
51 | 5 | 55 | 3.333333 | -18.02007 | 3:20 |  | 0.00041511 | 3.664332 | 1.991793
52 | 3 | 28 | 3.916667 | -10.37697 | 3:55 |  | 0.001358991 | 5.982678 | 2.482016
53 | 6 | 5 | 2.916667 | -29.76418 | 2:55 |  | 0.003805175 | 4.629757 | 2.225652
54 | 3 | 51 | 4.833333 | -9.704271 | 4:50 |  | 0.0007461128 | 5.43688 | 2.386352
55 | 5 | 60 | 6.916667 | -16.84143 | 6:55 |  | 0.0003805175 | 3.610269 | 1.976929
[8 empty] | min | 0.8846154
[8 empty] | max | 1.468022

## функции
эмпирический
утонение стенки | Ki | участвующий коэффициент
8.888889 | 0.9055793 | К1
8.888889 | 1.308478 | К1
11.11111 | 1.017314 | К1
12.5 | 1.050577 | К1
20 | 1.081818 | К1
24.70588 | 1.126786 | К1
27.5 | 1.133125 | К1
32.5 | 1.29105 | К1
34.28571 | 1.198338 | К1
37.5 | 1.29105 | К1
40 | 1.233266 | К1
52.5 | 1.29105 | К1
54.28571 | 1.327609 | К1
62.5 | 1.372851 | К1
приближенный
утонение стенки | Ki | участвующий коэффициент
8.888889 |  | К1
11.11111 | 1.017314 | К1
12.5 | 1.050577 | К1
20 | 1.081818 | К1
27.5 | 1.133125 | К1
34.28571 | 1.198338 | К1
40 | 1.233266 | К1
52.5 | 1.29105 | К1
54.28571 | 1.327609 | К1
62.5 | 1.372851 | К1
эмпирический
утонение стенки | Ki | участвующий коэффициент
8.888889 | 0.8846154 | К1, К3
22.5 | 1.149985 | К1, К3
25 | 1.149985 | К1, К3
37.5 | 1.187819 | К1, К3
60 | 1.372851 | К1, К3
при переводе | конст | доб. Коэф
0,0074х | 0.92148 | 0.00758
эмпирический |  | средняя активность
утонение стенки | Ki | участвующий коэффициент
8.888889 | 0.8846154 | К1, К3
37.5 | 1.187819 | К1, К3
60 | 1.372851 | К1, К3
при переводе | конст | доб. Коэф
0,0074х | 0.8861 | -0.0278
эмпирический
утонение стенки | Ki | участвующий коэффициент
8.888889 | 0.9521147 | К1, К4
11.11111 | 1.007055 | К1, К4
13.33333 | 1.050577 | К1, К4
16.47059 | 1.039036 | К1, К4
17.5 | 1.039036 | К1, К4
22.5 | 1.062634 | К1, К4
32.5 | 1.102539 | К1, К4
40 | 1.133125 | К1, К4
42.5 | 1.168133 | К1, К4
48.57143 |  | К1, К4
при переводе | конст | доб. Коэф
0,0074х | 0.89515 | -0.0187
эмпирический
утонение стенки | Ki | участвующий коэффициент
15.55556 | 1.050577 | К1, К5
17.5 | 0.9279896 | К1, К5
30 | 1.187819 | К1, К5
35 | 1.220994 | К1, К5
47.5 | 1.260154 | К1, К5
62.85714 | 1.372851 | К1, К5
при переводе | конст | доб. Коэф
0,0074х | 0.91399 | 9e-05
приближенный
утонение стенки | Ki | участвующий коэффициент
15.55556 | 1.050577 | К1, К5
30 | 1.187819 | К1, К5
35 | 1.220994 | К1, К5
47.5 | 1.260154 | К1, К5
62.85714 | 1.372851 | К1, К5
при переводе | конст | доб. Коэф
0,0074х | 0.9354 | 0.0215
эмпирический
утонение стенки | Ki | участвующий коэффициент
7.5 | 0.9438627 | К1, К2, К3, К4, К5
11.11111 | 1.007055 | К1, К2, К3, К4, К5
17.5 | 1.244783 | К1, К2, К3, К4, К5
17.5 | 1.11736 | К1, К2, К3, К4, К5
20 | 1.11736 | К1, К2, К3, К4, К5
35 | 1.134156 | К1, К2, К3, К4, К5
35.55556 | 1.332078 | К1, К2, К3, К4, К5
53.33333 | 1.243021 | К1, К2, К3, К4, К5
62.5 | 1.364564 | К1, К2, К3, К4, К5
приближенный
утонение стенки | Ki | участвующий коэффициент
7.5 | 0.9438627 | К1, К2, К3, К4, К5
11.11111 | 1.007055 | К1, К2, К3, К4, К5
17.5 | 1.11736 | К1, К2, К3, К4, К5
20 | 1.11736 | К1, К2, К3, К4, К5
35 | 1.134156 | К1, К2, К3, К4, К5
53.33333 | 1.243021 | К1, К2, К3, К4, К5
62.5 | 1.364564 | К1, К2, К3, К4, К5
эмпирический |  | высокая активность
утонение стенки | Ki | участвующий коэффициент
11.11111 | 1.007055 | К1, К2, К3, К4, К5
17.5 | 1.11736 | К1, К2, К3, К4, К5
35.55556 | 1.332078 | К1, К2, К3, К4, К5
53.33333 | 1.243021 | К1, К2, К3, К4, К5
62.5 | 1.364564 | К1, К2, К3, К4, К5
при переводе | конст | доб. Коэф
0,0074х | 0.9467 | 0.0328
К2 = д.к.-К3-К4-К5 |  | 0.00372
приближенный |  | средняя активность
утонение стенки | Ki | участвующий коэффициент
7.5 | 0.9438627 | К1, К2, К3, К4, К5
20 | 1.11736 | К1, К2, К3, К4, К5
35 | 1.134156 | К1, К2, К3, К4, К5
эмпирический
утонение стенки | Ki
7.5 | 0.9438627
8.888889 | 0.9055793
8.888889 | 0.9521147
8.888889 | 0.8846154
11.11111 | 1.017314
11.11111 | 1.007055
11.11111 | 1.007055
11.11111 | 0.9693211
12.5 | 1.050577
13.33333 | 1.050577
13.33333 | 0.9203437
15.55556 | 1.050577
16.47059 | 1.039036
17.5 | 1.039036
17.5 | 1.11736
17.5 | 0.9279896
20 | 1.11736
20 | 1.081818
22.5 | 1.149985
22.5 | 1.062634
24.70588 | 1.126786
25 | 1.012138
25 | 1.149985
27.5 | 1.133125
30 | 1.187819
32.5 | 1.102539
32.5 | 1.29105
34.28571 | 1.198338
35 | 1.220994
35 | 1.134156
35.55556 | 1.332078
37.5 | 1.29105
37.5 | 1.187819
40 | 1.233266
40 | 1.133125
42.5 | 1.168133
45.71429 | 1.220994
47.5 | 1.260154
48.57143 | 1.263605
51.42857 | 1.220994
52.5 | 1.29105
53.33333 | 1.243021
54.28571 | 1.327609
60 | 1.372851
62.5 | 1.364564
62.5 | 1.372851
62.85714 | 1.372851
эмпирический |  | средняя активность
утонение стенки | Ki
7.5 | 0.9438627
8.888889 | 0.8846154
13.33333 | 0.9203437
17.5 | 1.244783
20 | 1.11736
35 | 1.134156
37.5 | 1.187819
60 | 1.372851
при переводе | конст | доб. Коэф
0,0074х | 0.916 | 0.0021
приближенный |  | средняя активность
утонение стенки | Ki
7.5 | 0.9438627
8.888889 | 0.8846154
13.33333 | 0.9203437
20 | 1.11736
35 | 1.134156
37.5 | 1.187819
60 | 1.372851
при переводе | конст | доб. Коэф
0,0074х | 0.8877 | -0.0261
эмпирический |  | высокая активность
утонение стенки | Ki
11.11111 | 1.007055
17.5 | 1.11736
22.5 | 1.149985
25 | 1.149985
31.11111 | 1.468022
35.55556 | 1.332078
53.33333 | 1.243021
62.5 | 1.364564
при переводе | конст | доб. Коэф
0,0074х | 0.99106 | 0.07716
приближенный |  | высокая активность
утонение стенки | Ki
11.11111 | 1.007055
17.5 | 1.11736
22.5 | 1.149985
25 | 1.149985
53.33333 | 1.243021
62.5 | 1.364564
при переводе | конст | доб. Коэф
0,0074х | 0.9345 | 0.0206
апроксимация с удалением значений
эмпирический
утонение стенки | Ki
11.11111 | 0.9693211 | К1, К2
24.70588 | 1.126786 | К1, К2
эмпирический
утонение стенки | Ki | участвующий коэффициент
8.888889 | 0.8846154 | К1, К3
13.33333 | 0.9203437 | К1, К3, К5
22.5 | 1.149985 | К1, К3
24.70588 | 1.126786 | К1, К2, К3
25 | 1.149985 | К1, К3
31.11111 | 1.468022 | К1, К3, К4
37.5 | 1.187819 | К1, К3
60 | 1.372851 | К1, К3
эмпирический
утонение стенки | Ki | участвующий коэффициент
8.888889 | 0.8846154 | К1, К3
13.33333 | 0.9203437 | К1, К3, К5
22.5 | 1.149985 | К1, К3
24.70588 | 1.126786 | К1, К2, К3
25 | 1.149985 | К1, К3
37.5 | 1.187819 | К1, К3
60 | 1.372851 | К1, К3
эмпирический
утонение стенки | Ki | участвующий коэффициент
25 | 1.012138 | K1, K4, K5
45.71429 | 1.220994 | K1, K4, K5
эмпирический
утонение стенки | Ki | участвующий коэффициент
24.70588 | 1.126786 | К1, К2, К3
25 | 1.149985 | К1, К3
37.5 | 1.187819 | К1, К3
60 | 1.372851 | К1, К3
приближенный
утонение стенки | Ki | участвующий коэффициент
7.5 | 0.9438627 | К1, К2, К3, К4, К5
11.11111 | 1.007055 | К1, К2, К3, К4, К5
35 | 1.134156 | К1, К2, К3, К4, К5
53.33333 | 1.243021 | К1, К2, К3, К4, К5
62.5 | 1.364564 | К1, К2, К3, К4, К5
эмпирический
утонение стенки | Ki
7.5 | 0.9438627
8.888889 | 0.9521147
11.11111 | 1.017314
11.11111 | 1.007055
11.11111 | 1.007055
11.11111 | 0.9693211
12.5 | 1.050577
13.33333 | 1.050577
13.33333 | 0.9203437
15.55556 | 1.050577
16.47059 | 1.039036
17.5 | 1.039036
20 | 1.081818
22.5 | 1.062634
24.70588 | 1.126786
25 | 1.012138
25 | 1.149985
27.5 | 1.133125
30 | 1.187819
32.5 | 1.102539
34.28571 | 1.198338
35 | 1.220994
35 | 1.134156
37.5 | 1.187819
40 | 1.233266
40 | 1.133125
42.5 | 1.168133
45.71429 | 1.220994
47.5 | 1.260154
48.57143 | 1.263605
51.42857 | 1.220994
52.5 | 1.29105
53.33333 | 1.243021
54.28571 | 1.327609
60 | 1.372851
62.5 | 1.364564
62.5 | 1.372851
62.85714 | 1.372851
график верификации интенсивности отказов |  |  | график верификации коэффициента учета дополнительных факторов
Номер участка | Практ. зн. | Расч. зн. | Номер участка | Практ. зн. | Расч. зн.
1 | 4.974085e-05 | 4.626006e-05 | 1 | 1.184967 | 1.198338
2 | 2.225249e-05 | 2.192016e-05 | 2 | 1.035623 | 1.039036
3 | 8.455945e-05 | 9.344524e-05 | 3 | 1.307586 | 1.29105
4 | 0.0001409324 | 0.0001326701 | 4 | 1.363518054 | 1.372851
5 | 2.727724e-05 | 2.822174e-05 | 5 | 1.088796 | 1.081818
6 | 5.637296e-05 | 5.517518e-05 | 6 | 1.217143 | 1.220994
7 | 3.01998e-05 | 3.359954e-05 | 7 | 1.109711 | 1.102539
8 | 2.01332e-05 | 2.123691e-05 | 8 | 1.028956 | 1.017314
9 | 0.0001409324 | 0.0001445372 | 9 | 1.376727 | 1.372851
10 | 3.052279e-05 | 3.084466e-05 | 10 | 1.128983 | 1.126786
11 | 7.61035e-05 | 6.543627e-05 | 11 | 1.335654926 | 1.364564
12 | 3.52331e-05 | 4.007779e-05 | 12 | 1.272499 | 1.243021
13 | 2.225249e-05 | 2.131585e-05 | 13 | 1.030538 | 1.039036
14 | 1.966499e-05 | 1.947547e-05 | 14 | 1.01 | 1.012138
15 | 4.227972e-05 | 4.56435e-05 | 15 | 1.159104 | 1.168133
16 | 5.637296e-05 | 5.643974e-05 | 16 | 1.221206 | 1.220994
17 | 3.52331e-05 | 3.636515e-05 | 17 | 1.139286 | 1.133125
18 | 6.03996e-05 | 5.714835e-05 | 18 | 1.223436 | 1.233266
19 | 4.697747e-05 | 4.180517e-05 | 19 | 1.16600103 | 1.187819
20 | 1.921806e-05 | 1.847835e-05 | 20 | 1.004066 | 1.007055
21 | 1.921806e-05 | 1.715794e-05 | 21 | 0.9815986 | 1.007055
22 | 7.04662e-05 | 7.834707e-05 | 22 | 1.278235 | 1.260154
23 | 3.52331e-05 | 4.220678e-05 | 23 | 1.146755429 | 1.133125
24 | 0.0001056993 | 0.0001005908 | 24 | 1.319607 | 1.327609
25 | 2.348873e-05 | 2.217703e-05 | 25 | 1.038306 | 1.050577
26 | 5.707763e-05 | 4.50889e-05 | 26 | 1.198067985 | 1.220994
27 | 5.637296e-05 | 4.96675e-05 | 27 | 0.9930903 | 0.9521147
28 | 1.50999e-05 | 1.743838e-05 | 28 | 1.130937559 | 1.149985
29 | 3.843611e-05 | 3.484131e-05 | 29 | 1.374906 | 1.372851
30 | 0.0001409324 | 0.0001428308 | 30 | 1.015042 | 1.050577
31 | 2.348873e-05 | 1.959523e-05 | 31 | 1.07336316 | 1.050577
32 | 2.348873e-05 | 2.61833e-05 | 32 | 0.9694003 | 0.9693211
33 | 1.626143e-05 | 1.626703e-05 | 33 | 1.060319 | 1.062634
34 | 2.487043e-05 | 2.516917e-05 | 34 | 1.146186966 | 1.134156
35 | 2.740822e-05 | 2.890872e-05 | 35 | 1.214002 | 1.187819
|  |  | 36 | 0.956719006 | 0.9438627
|  |  | 37 | 0.9206401 | 0.9203437
4.697747e-05 | 5.42205e-05
1.457921e-05 | 1.540041e-05
1.321241e-05 | 1.322862e-05

## диаграммы
№ элемента | L ст | L нов
f | 1/(км*ч) | 1/(км*ч)
3 | 2.256516e-05 | 8.060674e-05
5 | 1.14e-05 | 2.1651e-05
44 | 2.28e-07 | 2.28e-07
43 | 2.256516e-05 | 7.680483e-05
38 | 1.14e-05 | 1.254387e-05
56 | 2.28e-07 | 2.28e-07
55 | 2.256516e-05 | 8.673067e-05
7 | 1.14e-05 | 1.510201e-05
13 | 1.14e-05 | 1.477069e-05
46 | 2.28e-07 | 2.28e-07
45 | 1.14e-05 | 2.369275e-05
25 | 1.14e-05 | 2.328644e-05
27 | 1.14e-05 | 2.334394e-05
32 | 1.14e-05 | 2.459412e-05
52 | 2.28e-07 | 2.28e-07
51 | 1.14e-05 | 2.428891e-05
15 | 1.14e-05 | 1.881807e-05
62 | 1.14e-05 | 1.788687e-05
69 | 1.14e-05 | 9.868196e-06
11 | 1.14e-05 | 1.152649e-05
64 | 1.14e-05 | 1.222373e-05
20 | 1.14e-05 | 1.781948e-05
48 | 2.28e-07 | 2.28e-07
47 | 1.14e-05 | 9.032081e-06
22 | 1.14e-05 | 1.245581e-05
42 | 1.14e-05 | 1.254387e-05
54 | 2.28e-07 | 2.28e-07
53 | 1.14e-05 | 1.014365e-05
39 | 1.14e-05 | 9.16462e-06
23 | 1.450376e-05 | 7.621858e-06
34 | 1.14e-05 | 1.481083e-05
50 | 2.28e-07 | 2.28e-07
49 | 1.572892e-05 | 7.074835e-06
36 | 1.806778e-05 | 5.7e-06
Интенсивность отказов (по старой методике)
Интенсивность отказов (по новой методике)
№ элемента | Параметр потоков отказов (по старой методике) | Параметр потоков отказов (по новой методике)
f | 1/ч | 1/ч
3 | 1.128258e-05 | 4.030337e-05
5 | 2.28e-09 | 4.3302e-09
44 | 4.56e-07 | 4.56e-07
43 | 1.805213e-05 | 6.144386e-05
38 | 2.052e-09 | 2.257896e-09
56 | 4.56e-07 | 4.56e-07
55 | 4.513032e-06 | 1.734613e-05
7 | 1.026e-05 | 1.359181e-05
13 | 3.192e-09 | 4.135793e-09
46 | 4.56e-07 | 4.56e-07
45 | 4.56e-06 | 9.477099e-06
25 | 9.12e-06 | 1.862915e-05
27 | 5.7e-06 | 1.167197e-05
32 | 3.192e-09 | 6.886353e-09
52 | 4.56e-07 | 4.56e-07
51 | 1.14e-06 | 2.428891e-06
15 | 2.85e-06 | 4.704518e-06
62 | 1.71e-06 | 2.68303e-06
69 | 1.026e-05 | 8.881377e-06
11 | 1.026e-05 | 1.037384e-05
64 | 6.84e-06 | 7.334238e-06
20 | 1.938e-09 | 3.029311e-09
48 | 4.56e-07 | 4.56e-07
47 | 9.12e-06 | 7.225665e-06
22 | 7.98e-06 | 8.719067e-06
42 | 1.938e-09 | 2.132457e-09
54 | 4.56e-07 | 4.56e-07
53 | 2.28e-06 | 2.028729e-06
39 | 9.12e-06 | 7.331696e-06
23 | 7.25188e-06 | 3.810929e-06
34 | 2.508e-09 | 3.258383e-09
50 | 4.56e-07 | 4.56e-07
49 | 7.864459e-06 | 3.537418e-06
36 | 9.033891e-06 | 2.85e-06
№ элемента | Вероятность состояния сети, соответствующая отказу элемента (по методике авторов Сенновой Е.В., Кирюхина С.И.) | Вероятность состояния сети, соответствующая отказу элемента (по предлагаемой методике)
f | Pf | Pf
3 | 0.0001798933 | 0.0006417077
5 | 2.219714e-08 | 4.20978e-08
44 | 4.439429e-06 | 4.433189e-06
43 | 0.0002878293 | 0.0009783052
38 | 1.144424e-08 | 1.257484e-08
56 | 2.543164e-06 | 2.539589e-06
55 | 2.516969e-05 | 9.660538e-05
7 | 0.0001120606 | 0.0001482423
13 | 2.383654e-08 | 3.084099e-08
46 | 3.40522e-06 | 3.400434e-06
45 | 4.980473e-05 | 0.0001033642
25 | 9.960946e-05 | 0.0002031833
27 | 6.225591e-05 | 0.0001273031
32 | 1.780215e-08 | 3.835199e-08
52 | 2.543164e-06 | 2.539589e-06
51 | 6.357909e-06 | 1.352716e-05
15 | 3.112796e-05 | 5.131095e-05
62 | 1.867677e-05 | 2.926311e-05
69 | 0.0001120606 | 9.686686e-05
11 | 6.562858e-05 | 6.626351e-05
64 | 3.814745e-05 | 4.084638e-05
20 | 1.080845e-08 | 1.687106e-08
48 | 2.543164e-06 | 2.539589e-06
47 | 5.833651e-05 | 4.615435e-05
22 | 5.104445e-05 | 5.569354e-05
42 | 1.080845e-08 | 1.187624e-08
54 | 2.543164e-06 | 2.539589e-06
53 | 1.271582e-05 | 1.129855e-05
39 | 5.833651e-05 | 4.683163e-05
23 | 4.638699e-05 | 2.434253e-05
34 | 1.39874e-08 | 1.814683e-08
50 | 2.543164e-06 | 2.539589e-06
49 | 5.030539e-05 | 2.259546e-05
36 | 5.038303e-05 | 1.587243e-05
| Готовность (по старой методике) | Готовность (по новой методике)
31 | 0.9991917 | 0.9977739
35 | 0.9989838 | 0.9979138
37 | 0.9995001 | 0.9982764
41 | 0.9991765 | 0.9980121
61 | 0.9993127 | 0.9980399
63 | 0.9991999 | 0.9980233
| Безотказность (по методике авторов Сенновой Е.В., Кирюхина С.И.) | Безотказность (по предлагаемой методике)
31 | 0.9733751 | 0.9114292
35 | 0.9735059 | 0.9118433
37 | 0.9738 | 0.9121447
41 | 0.9735059 | 0.9118433
61 | 0.9735222 | 0.9117363
63 | 0.9735059 | 0.9118433
| Недоотпуск (по методике авторов Сенновой Е.В., Кирюхина С.И.) | Недоотпуск (по предлагаемой методике)
31 | 1.664546 | 4.596941
35 | 2.094853 | 4.30499
37 | 1.031641 | 3.561541
41 | 1.663268 | 4.084624
61 | 1.413266 | 4.044441
63 | 1.647053 | 4.078689